## 采购物资一览表
采购物资一览表
序号 | 产品名称 | 型号规格 | 单位 | 数量（吨) | 质量要求 | 用途/部位
1 | 高效减水剂 | / | 吨 | 4200 | 1、质量标准及技术要求：符合GB 8076-2008、GB/T 8077-2023执行标准。1.1、水剂均匀性要好无沉淀；1.2含固量必须≥16%；1.3减水剂掺量≤1.2%，初始目标坍落度210mm，粘聚性好，无露石、泌水、扒底现象；3h损失小（损失不大于2cm），无返大、泌水现象。1.4、其余指标应符合《公路工程外加剂》（JT/T523-2004）和《公路桥涵施工技术规范》（JTG/T 3650-2020）相关要求。 | C50及以上
2 | 高效减水剂 | / | 吨 | 5800 | 1、质量标准及技术要求：符合GB 8076-2008、GB/T 8077-2023执行标准。1.1 水剂均匀性要好无沉淀。1.2 含固量必须≥14%。1.3 减水剂掺量≤1.4%，初始目标坍落210mm，粘聚性好，无露石、泌水、扒底现象；3h损失小（损失不大于2cm），无返大、泌水现象。1.4其余指标应符合《公路工程外加剂》（JT/T523-2004）和《公路桥涵施工技术规范》（JTG/T 3650-2020）相关要求。 | C50以下
3 | 超缓凝外加剂 | / | 吨 | 800 | 1、质量标准及技术要求：符合GB 8076-2008、GB/T 50080-2002执行标准。1.1水剂均匀性要好无沉淀。1.2 含固量必须≥15%。1.3 减水剂掺量≤1.2%，出机坍落度210±10mm，扩展度≥450mm。1.4泌水率比≤100%，初凝时间≥72h，混凝土84h抗压强度≤3Map。1.5 超缓凝混凝土拌合物具有良好的黏聚性、保水性和流动度，拌合过程不得离析、泌水。1.6 其余指标应符合《公路工程外加剂》（JT/T523-2004）和《公路桥涵施工技术规范》（JTG/T 3650-2020）相关要求。
4 | 降粘剂 | 降粘型聚羧酸减水剂 | 吨 | 800 | 1、质量标准及技术要求：符合GB 8076-2008、GB/T 8077-2012执行标准.1.1水剂均匀性要好无沉淀。 1.2 含固量必须≥15%。1.3 减水剂掺量≤1.2%，初始目标坍落210mm，粘聚性好，无露石、泌水、扒底现象；T50扩展时间＜4s；倒坍筒排空时间＜6s。1.4 其余指标应符合符合GB 8076-2008、GB/T 8077-2012标准相关要求。
5 | 膨胀剂 | I型 | 吨 | 1000 | 1、质量标准及技术要求：符合GB/T 23439-2017执行标准I型。 2、质量指标：水中7d限制膨胀率≥0.050%，抗压强度≥22.5MPa；21d空气中限制膨胀率≥-0.010%，28d抗压强度≥42.5MPa，细度1.18mm，筛余≤0.5%。
6 | 早强剂 | / | 吨 | 150 | 1、质量标准及技术要求：符合GB 8076-2008执行标准。 2、质量指标：泌水率比≤100%，1d抗压强度比≥135%，3d抗压强度比≥130%